## Sheet1
项目名称: 石油化工特色化学品绿色生产催化剂及工艺研发
课题名称: PPDO等可降解材料聚合催化剂和工艺技术开发
考核时间： 项目长签名： 课题长签名：
序号 | 研究目标 | 研究内容 | 考核指标 | 应用前景 | 成果鉴定/报奖 | 指标进度 | 完成情况
1 | 针对环状单体对二氧环己酮(PDO)和丙交酯（LA）开环聚合，开发高效MOF催化剂，获得PDO等环脂开环聚合用MOF催化剂的构建组装规律。 | 生物相容性金属簇基MOF催化剂的设计、制备： （1）采用本身具有医用效果的无毒有机配体和金属盐（锌、钙、铋、钼和钒）用来制备生物相容性的MOF催化剂、采用氮/氧多齿配体制备稳定的金属簇基MOF催化剂； （2）采用水热法、微波合成法或浸渍法制备含过渡金属的金属簇基MOF催化材料，考察反应温度、溶液pH值、摩尔配比、抗衡阴离子等因素对MOF催化剂结构和产率的影响，并总结规律； （3）对以上制备的催化剂进行系列表征。 | 研究报告： （1）制备出结构多样性的同多钼酸MOF催化剂； （2）制备出结构多样性的同多钒酸MOF催化剂； | 项目开发的高分子量的PPDO等可降解聚酯材料将为生物医用器件的国产化提供重要的科技支撑。 |  | 研究报告撰写情况？ | 已完成£未完成£
技术经济指标 ： （1）MOF催化剂不含金属锡
2 | 合成PDO单体的催化剂的制备、工艺优化以及单体的精制 | PDO合成优化与精制： （1）用于合成PDO的催化剂的制备； （2）筛选PDO合成的催化剂； （3）PDO合成工艺技术优化； （4）PDO的纯化与精制 | 研究报告： （1）过渡金属负载的非均相催化剂的结构、形貌的研究与分析； （2）获得最优的PDO合成工艺参数； （3）PDO单体的精制流程。
|  |  | 知识产权考核指标： 申请发明专利和申报技术秘密2件 |  |  | 软件开发进度？ | 已完成£ 未完成£
3 | 优化PDO本体开环聚合，筛选较优的催化剂体系，开发低毒、高效的开环聚合催化剂，形成PDO开环聚合制备PPDO的小试技术。 | PDO本体开环聚合制备PPDO小试技术的开发： （1）全面了解催化PDO本体开环聚合制备PPDO，选择合适的聚合工艺路线应用于PDO开环聚合制备PPDO，确定工艺路线下合适的工艺条件； （2）全面考察以上催化剂对反应活性和PPDO的聚酯产物分子量、分子量分布和特性粘度的影响，总结规律，筛选出最佳的催化剂体系； （3）根据研究结果，提出PDO开环聚合制备高分子量PPDO的小试研究方案。 | 研究报告： （1）筛选出最佳的PDO开环聚合的催化剂； （2）获得最优的PDO开环聚合工艺参数； |  |  | 软件开发进度？ | 已完成£未完成£
技术经济指标 ： （1）单体PDO的转化率达到80%以上; PPDO的重均分子量≥ 10万，拉伸强度≥ 30MPa，特性粘度≥ 1.0 dl/g
知识产权考核指标： 申请发明专利和申报技术秘密2件
4 | 基于单体PDO和LA，形成PDO和LA本体开环共聚制备PPDO-PLA共聚物的小试技术，提出PDO与LA本体开聚模试技术方案 | PDO与LA开环共聚制备PPDO-PLA共聚物小试技术的开发： （1）全面了解催化PDO和LA开环聚合制备PPDO和PLA的多嵌段共聚物（PPDO-PLA），选择合适的共聚工艺路线，确定工艺路线下合适的工艺条件； （2）全面考察以上催化剂对反应活性和PPDO的共聚物分子量、分子量分布和特性粘度的影响，筛选出最佳的催化剂体系； （3）建立PPDO和PLA多嵌段共聚物和影响聚合杂质的分析方法，测试共聚物的力学性能；系统研究PPDO等聚合物结构与性能关系，指导下一步加工与应用； （4）根据研究结果，提出PDO与LA本体开环共聚模试技术方案。 | 研究报告： （1）筛选出最佳的PDO和LA共聚的催化剂； （2）获得最优PDO和LA共聚的工艺参数； |  |  | 软件？ | 已完成£未完成£
|  |  | 技术经济指标 ： （1）PDO和LA本体开环共聚制备的共聚物PPDO-PLA重均分子量≥10-20万，拉伸强度≥20MPa，特性粘度≥1.0 dl/g 。 |  |  | 现场试验？井次 | 已完成£未完成£
[6 empty] | 培训？次 | 已完成£未完成£
[6 empty] | 申请软件著作权？件 | 已完成£未完成£
[6 empty] | 申请发明专利？件 | 已完成£未完成£
|  |  | 知识产权指标： 申请发明专利和申报技术秘密2件 |  |  | 发表论文？篇 | 已完成£ 未完成£