## Sheet1
项目名称: 石油化工特色化学品绿色生产催化剂及工艺研发
课题名称: 凹土基催化氧化催化剂开发与应用研究
考核时间： 项目长签名： 课题长签名：
序号 | 研究目标 | 研究内容 | 考核指标 | 应用前景 | 成果鉴定/报奖 | 指标进度 | 完成情况
1 | 完成对天然凹凸棒石黏土表面活性调控技术、孔结构调控技术的开发 | （1）凹土的活性与孔结构调控工艺优化 | 研究报告：获得高表面活性、高比孔容的凹土基材，孔容≥0.2 cm3/g | 研发的催化剂可应用于中低浓度VOCs废气的催化氧化处理。中石油每年VOCs排放量超过100万吨，企业面临巨大的减排压力。现有多套装置面临VOCs废气的达标改造，仅兰州石化现有或在建的废气催化氧化装置近10套，主要采用进口催化剂，催化剂需求量大。本课题催化剂的研发成功，即可解决VOCs排放不达标的问题，还可替代进口催化剂大幅降低VOCs废气的治理成本。除了石油化工行业之外，涂料、钢铁、煤炭、包装印刷等行业皆会产生大量VOCs废气，都需要进行VOCs污染治理。因此，本课题以储量丰富、价格低廉的天然凹凸棒石黏土为基础原料，利用凹凸棒石的优异吸附性能、一维纳米结构的增强增韧性能和高粘结性开发出凹土基催化氧化蜂窝催化剂，大幅降低了生产成本、提高了催化剂的综合应用性能，与目前市场上的同类产品相比，存在巨大的盈利空间和广阔的市场前景。 |  | 研究报告撰写情况？ | 已完成£未完成£
2 | 凹土基蜂窝载体的制备技术开发 | （1）高活性、高比孔容凹土干燥工艺研究； （2）功能助剂对凹土基材性能的研究； （3）凹土成型配方优化； （4）凹土基蜂窝载体的改性研究。 。 | 研究报告： （1）获得高比表面积、高活性的凹土基材； （2）制备用于凹土基催化剂的载体材料； （3）确定凹土成型配方，形成配方工艺1项，申请发明专利1件。 （4）制备凹土基蜂窝载体，正面抗压强度≥3.5 MPa，侧压强度≥0.2 MPa。 知识产权指标： 申请发明专利1项 |  |  | 研究报告撰写情况？ 知识产权情况？ | 已完成£ 未完成£
3 | 活性组分在凹土基载体上的均匀分散与牢固负载技术开发 | （1）考察非贵金属及功能助剂对催化性能的影响； （2）凹土基非贵金属催化剂的制备工艺优化； （3）考察活性组分催化性能的影响； （4）凹土基贵金属催化剂的制备工艺优化。 | 研究报告： （1）确定凹土基非贵金属催化剂的配方，申请发明专利1件； （2）制备凹土基非贵金属催化剂，获得凹土基非贵金属催化剂样品1个； （3）确定凹土基贵金属催化剂配方，申请发明专利1件； （4）制备凹土基贵金属催化剂，获得凹土基非贵金属催化剂样品1个。 知识产权指标： 申请发明专利2项 |  |  | 研究报告撰写情况？ 知识产权情况？ | 已完成£未完成£
4 | 完成性能评价，达到技术指标要求 | （1）凹土基催化剂的微观结构表征； （2）凹土基催化剂的实验评价； （3）凹土基催化剂的制备放大试验。 | 研究报告： （1）完成催化剂的物性表征；（2）完成催化剂的催化氧化性能评价； （3）完成催化剂的放大制备；凹土基催化氧化蜂窝催化剂核心制备技术1项。 技术经济指标： （1）催化剂指标：比表面积≥120 m2/g，孔容≥0.2 cm3/g，正面抗压强度≥3.5 MPa，侧压强度≥0.2 MPa，磨损率≤0.18 %/kg； （2）催化剂运行指标：反应温度220℃~350℃，空速8000~12000 h-1，进口浓度1200~2000 mg/m3，非甲烷总烃出口浓度≤120 mg/m3，其中苯≤4 mg/m3，甲苯≤15 mg/m3，二甲苯≤20 mg/m3。 |  |  | 研究报告撰写情况？ 知识产权情况？ 技术经济指标情况？ | 已完成£未完成£